## 俄语市场库存
сетка проволочная тканая с квадратными ячейками AISI04/AISI321/AISI316L-GOST 3826-82/ASTM E2016
№ | Материалы | Размер ячейки, мм | Диаметр проволоки, мм | Ширина рулона мм | Длина рулона M
1 | медная сетка | 0.3 | 0.1 | 1000 | 30
2 | медная сетка | 0.56 | 0.15 | 1000 | 30
3 | медная сетка | 1 | 0.16 | 1000 | 30
4 | латунная сетка Cu80 | 0.071 | 0.05 | 1000 | 30
5 | латунная сетка Cu80 | 0.141 | 0.09 | 1000 | 30
6 | латунная сетка Cu80 | 0.154 | 0.1 | 1000 | 30
7 | латунная сетка Cu80 | 0.099 | 0.06 | 1000 | 30
8 | латунная сетка Cu80 | 0.089 | 0.06 | 1000 | 30
9 | латунная сетка Cu80 | 0.079 | 0.055 | 1000 | 30
10 | латунная сетка Cu80 | 0.348 | 0.16 | 1000 | 30
11 | латунная сетка Cu80 | 0.243 | 0.12 | 1000 | 30
12 | латунная сетка Cu80 | 0.497 | 0.25 | 1000 | 30
13 | латунная сетка Cu80 | 0.198 | 0.12 | 1000 | 30
14 | латунная сетка Cu80 | 0.404 | 0.16 | 1000 | 30
15 | латунная сетка Cu80 | 0.319 | 0.16 | 1000 | 30
16 | латунная сетка Cu80 | 0.141 | 0.09 | 1000 | 30
17 | латунная сетка Cu80 | 0.125 | 0.08 | 1000 | 30
18 | латунная сетка Cu65 | 2.04 | 0.5 | 1000 | 30
19 | латунная сетка Cu65 | 0.497 | 0.25 | 1000 | 30
20 | сетка из фосфористой бронзы | 0.04 | 0.03 | 1000 | 30
21 | сетка из фосфористой бронзы | 0.045 | 0.036 | 1000 | 30
22 | сетка из фосфористой бронзы | 0.05 | 0.036 | 1000 | 30
23 | сетка из фосфористой бронзы | 0.056 | 0.04 | 1000 | 30
24 | сетка из фосфористой бронзы | 0.063 | 0.04 | 1000 | 30
25 | сетка из фосфористой бронзы | 0.05 | 0.04 | 1000 | 30